## Sheet1
混凝土浇筑施工记录表
工程名称 | K17+409项家沟1号大桥左幅 |  |  |  | 施工日期 | 开始 3.30 14:15
结束 3.30 18:30
桩号及部位 | 15#墩承台混凝土浇筑 |  |  |  | 施工气温 | 最高 11℃ 最低 1℃
设计配合比 | 340:60:863:947:180:10 |  |  |  | 混凝土强度等级 | C30
运输方式 | 混凝土运输车 |  |  |  | 振捣方式 | 机械振捣
入模方式 | 自卸
实测坍落度 （mm） | 180 |  | 175 |  | 180 |  | 平均：178
留取试样 | 组数 | / |  | 编号 | /
设计方数 | 180 |  |  |  | 实浇方数（m3） | 178
（m3）
养护方式及措 施 | 洒水养护，土工布覆盖
施工间断情况 记录 | 尢
发现问题及处理结果：无
记录 | 纪永强 |  | 施工员 | 纪永强 施工负责人 |  |  | 丁小军